## 변수정리
변수 | 변수 설명 | 변수 역할 | 변수 형태 | 분석제외 사유 | 탐색적 기법 |  |  | 모델링 기법 |  |  |  |  | 기술적 검토 | 총점 | 주요인자선정 (사유)
[5 empty] | 그래프 | t/F 검정 | χ²검정 | Logistic | DT | RF | GB | XGB
plate_no | Plate번호 | ID | 범주형 | 식별자 | [9 empty] | 0 | 제외 식별자 (분석 무관) | 설명변수 선정 변수
rolling_date | 압연작업시각 | 날짜 | 연속형 | 파생변수 생성 | [9 empty] | 0 | 제외 파생변수 생성 후 제외 | 제외변수
scale | Scale(산화철) 불량 | 목표변수 | 범주형 | 종속 변수 | [9 empty] | 0 | 타겟 종속변수 | 파생변수 선정
spec_long | 제품 규격 | 설명변수 | 범주형 |  | O |  | 2위 | 4위 |  |  | 9위 | 7위 |  | 4 | 선정 χ²검정 유의 + 모델 중요도 상위 | 미선정
spec_country | 제품 규격 기준국 | 설명변수 | 범주형 |  | O |  | 4위 |  |  |  | 10위 |  |  | 3 | 선정 χ²검정 유의 + 모델 중요도 상위
steel_kind | 강종 | 설명변수 | 범주형 |  | O |  | 3위 | 2위 |  | 3위 |  | 3위 |  | 5 | 선정 χ²검정 유의 + 전 모델 상위
pt_thick | Plate(후판) 지시두께(mm) | 설명변수 | 연속형 | 파생 변수 생성 | [9 empty] | 0 | 제외 side_area 파생변수 생성 후 제외
pt_width | Plate(후판) 지시폭(mm) | 설명변수 | 연속형 |  | O | 3위 |  |  |  | 2위 | 8위 |  |  | 4 | 선정 T검정 유의 + 모델 중요도 상위
pt_length | Plate(후판) 지시길이(mm) | 설명변수 | 연속형 | 파생 변수 생성 | [9 empty] | 0 | 제외 side_area 파생변수 생성 후 제외
hsb | HSB(Hot Scale Braker)적용여부 | 설명변수 | 범주형 |  | O |  | 1위 | 1위 | 2위 | 5위 | 2위 | 2위 |  | 7 | 선정 χ²검정 1위 + 전 모델 상위
fur_no | 가열로 호기 | 설명변수 | 범주형 |  |  |  | 유의X |  |  |  |  | 6위 |  | 1 | 미선정 χ²검정 유의하지 않음 + 모델 중요도 낮음
fur_input_row | 가열로 장입열 | 설명변수 | 범주형 |  |  |  | 유의X | [6 empty] | 0 | 미선정 χ²검정 유의하지 않음 + 모델 미채택
fur_heat_temp | 가열로 가열대 소재온도(℃) | 설명변수 | 연속형 | 파생 변수 생성 | [9 empty] | 0 | 제외 temp_diff 파생변수 생성 후 제외
fur_heat_time | 가열로 가열대 재로시간(분) | 설명변수 | 연속형 |  |  | 8위 유의X |  |  | 5위 |  |  |  |  | 1 | 미선정 T검정 유의하지 않음 + 모델 중요도 낮음
fur_soak_temp | 가열로 균열대 소재온도(℃) | 설명변수 | 연속형 | 파생 변수 생성 | [9 empty] | 0 | 제외 temp_diff 파생변수 생성 후 제외
fur_soak_time | 가열로 균열대 재로시간(분) | 설명변수 | 연속형 |  | O | 2위 |  |  | 4위 | 4위 | 5위 | 5위 |  | 6 | 선정 T검정 유의 + 전 모델 상위
fur_total_time | 가열로 총 재로시간(분) | 설명변수 | 연속형 | 다중공선성 (heat+soak 합산) | [9 empty] | 0 | 제외 다중공선성 (heat+soak 합산)
fur_ex_temp | 가열로 추출온도(℃) | 설명변수 | 연속형 | 값이 존재하지 않음 | [9 empty] | 0 | 미선정 통계 유의하지 않음 + 모델 미채택
rolling_method | 압연방법 | 설명변수 | 범주형 |  | O |  | 5위 | 9위 |  | 10위 |  |  |  | 3 | 선정 χ²검정 유의 + 모델 중요도 상위
rolling_temp | 압연온도(℃) | 설명변수 | 연속형 |  | O | 1위 |  | 3위 | 1위 | 1위 | 1위 | 1위 |  | 7 | 선정 T검정 1위 + 전 모델 1위
descaling_count | 압연Descaling 횟수 | 설명변수 | 연속형 |  |  | 유의X |  | 5위 |  | 6위 | 3위 | 4위 |  | 4 | 선정 T검정 유의하지 않으나 모델 중요도 상위
work_group | 작업조 | 설명변수 | 범주형 |  | O |  | 6위 | [6 empty] | 2 | 미선정 χ²검정 유의하나 모델 중요도 낮음
rolling_shift | 주/야간 교대 | 설명변수 | 범주형 |  | O |  | 7위 | [6 empty] | 2 | 미선정 χ²검정 유의하나 모델 중요도 낮음
side_area | 제품 옆면 면적 (파생) | 파생변수 | 수치형 |  | O | 4위 |  |  | 3위 | 7위 | 4위 | 8위 |  | 6 | 선정 T검정 유의 + 전 모델 상위 (파생변수)
temp_diff | 균열대-가열대 온도차이 (파생) | 파생변수 | 수치형 |  | O | 5위 |  |  |  | 9위 | 6위 | 9위 |  | 5 | 선정 T검정 유의 + 전 모델 상위 (파생변수)